## Sheet1
■产品型号TYPE：EE4035H
电气特性规格表：Electrical Characteristics:(at25℃)
变压器特性参数 Transformer Characteristics Parameters |  |  | 磁芯结构参数 Maqnetic Core Structure Parameters
材质 Material | 工作频率 Frequency (kHz) | 参考功率 Power(W) | 磁芯参数项目 Core Paramerers | 规格 Specifications | 单位 Unit
PC40 | 50KHz | 25.0W | 磁芯结构常数 C1 Core constant | 0.52 | mm-1
PC40 | 100KHz | 40.0W | 有效截面积 Ae Effective cores-setional area | 147.9 | mm-2
PC40 | 300KHz | 120W | 有效磁路长 Le Effective magnetic path length | 77.2 | mm
|  |  | 有效体积 Ve Effictive core volume | 11.42 | mm3